## SAP 1003442
TECHNINĖ SPECIFIKACIJA
|  |  |  | Pirkimo objektas (Prekės): | VIELA SUVIRINIMO EN ISO14343-A-G 19 9 Nb Si D1.0MM
1 lentelė. Prekėms keliami reikalavimai
Atsakingi už pildymą | Eil. Nr. | Reikalavimas | Reikalaujamo parametro arba funkcijos reikšmė |  | Dokumentas, įrodantis atitktį | Dokumentas turi būti pateiktas:
Funkcijos techninis specialistas | 1. | Taikomi teisės aktų, standartų, norminių dokumentų, reikalavimai, brėžiniai ir kt.
| 1.1 | 3. EN/LST EN | EN ISO 14343-A | arba lygiavertis | Techninių parametrų atitikties lentelė | Kartu su pasiūlymu
| 1.2 | Kiti dokumentai |  |  | Techninių parametrų lapai | Kartu su pasiūlymu ir prekių pristatymo metu
| 1.3 | Kiti dokumentai |  |  | Techninių parametrų atitikties lentelė | Kartu su pasiūlymu
| 2. | Techniniai reikalavimai:
| 2.1 | Pritaikymo sritis | Austenitinė nerūdijančio plieno užpildo medžiaga, skirta suvirinti 18Cr/8Ni/Nb ir 18Cr/8Ni/Ti tipų nerūdijančio plieno lydinius atliekant riedmenų remontą | Mato vnt. / funkcionalumo turėjimas
| 2.2 | Tipas | Viela suvirinimo | _ | Techninių parametrų atitikties lentelė | Kartu su pasiūlymu
| 2.3 | Vielos nominalinis skersmuo | 1 | mm | Techninių parametrų atitikties lentelė | Kartu su pasiūlymu
| 2.4 | Ritės nominalinis svoris | 15-18 | kg | Techninių parametrų atitikties lentelė | Kartu su pasiūlymu
| 2.5 | Klasifikavimas (pagal EN ISO 14343-A) | G 19 9 Nb Si | - | Techninių parametrų atitikties lentelė | Kartu su pasiūlymu
| 3. | Kiti reikalavimai:
| 3.1 | Naujumas | Prekės turi būti naujos, be pažeidimų, neeksploatuotos, gamintojo numatytoje originalioje pakuotėje |  | - | -
| 3.2 | Pagaminimo laikas | Ne seniau kaip prieš 24 mėn. iki perdavimo Pirkėjui datos |  | Gamintojo išduotas prekių kokybės sertifikatas/kokybės pasas/ atitikties deklaracija | Prekių pristatymo metu
| 3.3 | Garantinis terminas / galiojimo laikas | Ne trumpiau kaip 24 mėn. nuo Prekės perdavimo - priėmimo akto pasirašymo dienos |  | Kiti dokumentai | Prekių pristatymo metu
| 3.4 | Reikalavimai fiziniam prekės patikrinimui | Netaikoma |  | - | -
| 4. | Lygiavertiškumas (Lygiavertiškumo (lygiavertės Prekės) apibrėžimas - jei prekių savybės yra tokios pat arba geresnės nei perkamų Prekių ir jas galima be jokių apribojimų (nereikalauja sąveikaujančių elementų konstrukcinių pakeitimų; nesukelia sąveikaujančių elementų greitesnio susidėvėjimo/gedimo/garantijos praradimo; netrumpesnio numatyto tarnavimo laikotarpio; neprastesnio techninio pažangumo lygio; neįtakoja gaminių ir paslaugų atitiktį patvirtinančių dokumentų galiojimo) naudoti pagal paskirtį.), Tiekėjas, pasiūlęs lygiavertes Prekes, privalo pateikti dokumentus, įrodančius, kad siūlomos Prekės technines charakteristikos, atitinka perkamų prekių charakteristikas. Prekių lygiavertiškumą įrodančiais dokumentais bus laikomi tokie pasiūlyme pateikiami dokumentai:
| 4.1 | Standartas, TS | jei pasiūlyme nurodytas kitoks, nei pirkimo sąlygose standartas arba kitas norminis dokumentas (kuriuo vadovaujantis pagaminta siūloma Prekė) - pateikiami lygiaverčio standarto arba kito norminio dokumento kopijos, patvirtintos gamyklos gamintojos antspaudu ir vadovo arba įgalioto asmens parašu. Taip pat gali būti pateikti kiti dokumentai, kurie įrodo, kad siūloma Prekė yra lygiavertė; |  | Taikoma | Kartu su pasiūlymu
| 4.2 | Brėžinio Nr. (markė ir t.t.) | jei pasiūlyme nurodytas kitoks Prekės žymėjimas, brėžinio numeris, katalogo numeris markė - pateikiamos lygiavertės Prekės brėžiniai (patvirtinti gamyklos gamintojos antspaudu ir vadovo arba įgalioto asmens parašu, kuriuose turi būti nurodyta visa būtina informacija (pvz. matmenys, gaminio mechaninės savybės ir t.t.), arba nuoroda į oficialų gamintojo interneto puslapį, kuriame patalpinta informacija, įrodanti, kad siūloma Prekė yra lygiavertė; |  | Netaikoma | Dokumentas neteikiamas
| 4.3 | Brėžinio Nr. (markė ir t.t.)/ Standartas, TS | jei siūloma lygiavertė Prekė, vietoje Prekės, kurios naudojimą reglamentuoja Prekės gamintojas (pvz. patvirtintos instrukcijos, techninės sąlygos, atskiri nurodymai ir t.t.) - pateikiami atitinkami gamintojo dokumentai, kuriuose bus paminėtos siūlomos lygiavertės Prekės ir iš pateiktų gamintojo dokumentų bus galima padaryti išvadą, kad siūloma Prekė yra lygiavertė. Taip pat gali būti pateikti kiti dokumentai, kurie įrodo, kad siūloma Prekė yra lygiavertė. |  | Netaikoma | Dokumentas neteikiamas
| 5. | Priedai (brėžiniai, eskizai, kita)
| 5.1 | Priedas Nr.1 | Techninių parametrų atitikties lentelė |  | Pildo Tiekėjas | Kartu su pasiūlymu.
PASTABA (-OS):
| 1 | Visų pateikiamų gamintojo arba gamintojo oficialaus atstovo išduotų dokumentų (pvz. prekių kokybės sertifikatas/ kokybės pasas/ atitikties deklaracija) turinyje turi būti pateikta prekės atsekamumo informacija: gamintojo pavadinimas ir rekvizitai; Prekės/ Prekės partijos pavadinimas, sąlyginis žymėjimas/katalogo ar brėžinio numeris; Prekės/partijos pagaminimo data; atitikties įvertinimo rezultatų atitikimas aktualiems standartams, techninėms salygoms; atitikties dokumento patvirtinimas gamintojo arba gamintojo oficialaus atstovo rekvizitais (gamintojo kokybės vadybos sistemos atitikties sertifiktas pagal ISO 9001 standartą nėra prekės kokybės atitiktį patvirtinantis dokumentas).
| 2 | Jei nenurodyta kitaip, visi dokumentai turi būti pateikti lietuvių, anglų arba rusų k.
| 3 | Jei dokumento originalas yra kita kalba nei lietuvių, anglų arba rusų k., turi būti pateikiamas originalus dokumentas ir jo vertimas į bent vieną iš nurodytų kalbų (Pirkėjui pareikalavus vertimas turės būti patvirtintas vertėjo parašu ir vertimų biuro anspaudu).
TORX raktai T10; T15; T20; T25; T27; T30; T30; T40 - 7 vnt
|  | Pasirinkti | Pasirinkti |  | Pasirinkti | Pasirinkti | Išmušėjų, kaltukų komplektas
|  | Techninio sąveikumo specifikacijos (TSS) | Dokumentas neteikiamas |  | Taikoma | KITI dokumentai: techninių parametrų aprašymas | Santechninės replės 10"
|  | Europos sąjungos (ES) direktyva | Techninių parametrų atitikties lentelė |  | Netaikoma | KITI dokumentai: techninių parametrų aprašymas, (Tik siūlant lygiavertę Prekę) | Šoninės kerpančios replės 6"
|  | EN/LST EN | Techninių parametrų atitikties lentelė (Tik siūlant lygiavertę Prekę) |  |  |  | Kombinuotos replės 7"
|  | LST | Europos bendrijos (EB) atitikties ar tinkamumo naudoti deklaracija ir CH modelio patikros sertifikatas, arba Europos bendrijos (EB) ar tinkamumo naudoti deklaracija ir CA modelio patikros sertifikatas |  | Pasirinkti |  | Terklės 1/2" ir 1/4"
|  | GOST | Akredituotos sertifikuojančios įstaigos išduotas atitikties sertifikatas |  | - |  | Perėjimas 3/8" į 1/2"
|  | ĮST | Akredituotų ar gamintojo laboratorijų išduotas bandymų protokolas* |  | Ne seniau kaip prieš 12 mėn. iki perdavimo Pirkėjui datos | Pasirinkti | Magnetinis laikiklis
|  | Geležinkelių transporto tarybos (GTT) nutarimai | Gamintojo išduota atitikties deklaracija su akredituotos sertifikuojančios įstaigos ir (arba) akredituotos laboratorijos patvirtinimu |  | Ne seniau kaip prieš 24 mėn. iki perdavimo Pirkėjui datos | -
|  | Brėžinys | Gamintojo išduotas prekių kokybės sertifikatas/kokybės pasas/ atitikties deklaracija |  | Ne seniau kaip prieš 36 mėn. iki perdavimo Pirkėjui datos | Eksploatavimo instrukcija (lietuvių kalba)
|  | - | Techninis pasas su nurodyta prekės gamybos data |  | Ne seniau kaip prieš 48 mėn. iki perdavimo Pirkėjui datos | Techninės priežiūros instrukcija (lietuvių kalba)
|  |  | Techninių parametrų lapai |  | Ne seniau kaip prieš 60 mėn. iki perdavimo Pirkėjui datos | Techninis pasas
|  |  | Saugos duomenų lapai (lietuvių k.), pagal Reglamento (ES) Nr. 2020/878 reikalavimus |  | Pasirinkti | Dalių/detalių katalogas
|  |  | Kokybės garantija |  | - | Techninis parametrų aprašymas
|  |  | Detalūs prekių brėžiniai |  | Ne trumpiau kaip 12 mėn. nuo Prekės perdavimo - priėmimo akto pasirašymo dienos | Techninių parametrų aprašymas (Tik siūlant lygiavertę Prekę)
Prekės brėžiniai
Prekės brėžiniai (tik teikiant lygiavertę prekę)
|  |  | Naudojimo instrukcijos (lietuvių k.) |  | Ne trumpiau kaip 18 mėn. nuo Prekės perdavimo - priėmimo akto pasirašymo dienos | Techninių parametrų atitikties lentelė
|  |  | Kiti dokumentai |  | Ne trumpiau kaip 24 mėn. nuo Prekės perdavimo - priėmimo akto pasirašymo dienos | Techninių parametrų atitikties lentelė (Tik siūlant lygiavertę Prekę)
|  |  | - |  | Ne trumpiau kaip 36 mėn. nuo Prekės perdavimo - priėmimo akto pasirašymo dienos
|  |  | Pasirinkti |  | Ne trumpiau kaip 48 mėn. nuo Prekės perdavimo - priėmimo akto pasirašymo dienos
|  |  | Dokumentas neteikiamas |  | Ne trumpiau kaip 60 mėn. nuo Prekės perdavimo - priėmimo akto pasirašymo dienos
|  |  | Kartu su pasiūlymu |  | Netaikoma
|  |  | Prekių pristatymo metu |  | Iki numatyto eksploatacinio nusidevėjimo
|  |  | Kartu su pasiūlymu ir prekių pristatymo metu |  | Ne trumpiau kaip 12 mėn. nuo Prekės perdavimo - priėmimo akto pasirašymo dienos arba Iki numatyto eksploatacinio nusidėvėjimo
[5 empty] | Ne trumpiau kaip 18 mėn. nuo Prekės perdavimo - priėmimo akto pasirašymo dienos arba Iki numatyto eksploatacinio nusidėvėjimo | Eksploatavimo instrukcija (anglų ir letuvių kalba)
[5 empty] | Ne trumpiau kaip 24 mėn. nuo Prekės perdavimo - priėmimo akto pasirašymo dienos arba Iki numatyto eksploatacinio nusidėvėjimo | Techninės priežiūros instrukcija (anglų ir letuvių kalba)
[5 empty] | Ne trumpiau kaip 36 mėn. nuo Prekės perdavimo - priėmimo akto pasirašymo dienos arba Iki numatyto eksploatacinio nusidėvėjimo | Techninis pasas (lietuvių kalba)
[5 empty] | Ne trumpiau kaip 48 mėn. nuo Prekės perdavimo - priėmimo akto pasirašymo dienos arba Iki numatyto eksploatacinio nusidėvėjimo | Techninis parametrų aprašymas
[5 empty] | Ne trumpiau kaip 60 mėn. nuo Prekės perdavimo - priėmimo akto pasirašymo dienos arba Iki numatyto eksploatacinio nusidėvėjimo | Dalių/detalių katalogas

## Priedas Nr.1
Techninės specifikacijos Priedas Nr. 1
Techninių parametrų atitikties lentelė
VIELA SUVIRINIMO EN ISO14343-A-G 19 9 Nb Si D1.0MM
Eil. Nr. | Reikalavimas | Užsakovas |  | Tiekėjas
1 |  | Prekės informacija |  | Siūloma Prekė
1.1 | Tipas | Viela suvirinimo
1.2 | Standartai | EN ISO 14343-A arba lygiavrtis
2 | Parametras | Mato vnt. | Parametro reikšmė | Siūloma Parametro reikšmė | Dokumentai/nuorodos į gamintojų skelbiamą informaciją internete, patvirtinantys siūlomų parametrų reikšmes
2.1 | Vielos skersmuo | mm | 1.0
2.2 | Ritės svoris | kg | 15-18
2.3 | Klasifikavimas (pagal EN ISO 14343-A) | - | G 19 9 Nb Si
PASTABA (-OS):
1 | Tiekėjas privalo nurodyti tikslią siūlomos Prekės/Paslaugos konkretaus parametro reikšmę. Jeigu reikalaujama reikšmė pateikiama amplitudėje (pvz. ne mažiau kaip 40 mm), tiekėjas nurodo tikslią parametro reikšmę (pvz. 41 mm), negalima rašyti „atitinka“, „taip“ ar pan.
2 | Dokumentai, įrodantys siūlomų Prekių atitikimą techniniams reikalavimams, nurodytiems techninėje specifikacijoje (gamintojo parengti katalogai ir/ar siūlomų Prekių techninių charakteristikų aprašymai, nepriklausomų laboratorijų tyrimų rezultatai ir pan.). Šiuose dokumentuose tiekėjas turi grafiškai nurodyti (t.y. pastebimai pažymėti - spalvotai markiruoti, ir /ar nurodyti rodyklėmis, ir/ar pabraukti) konkrečias teikiamų dokumentų vietas, kur parašomos reikalaujamų techninių charakteristikų reikšmės, bei įrašyti, kurį konkretų Techninės specifikacijos reikalavimą jos atitinka. Nesant techninėms galimybėms grafiškai nurodyti atitinkamas vietas, nurodyti konkretų dokumentą ir jo puslapį, kur yra nurodoma konkretaus parametro reikšmė.

## Sheet1 (hidden)
1.
2. | 3. | 4. | [Pasirinkti]
[Pasirinkti] | [Pasirinkti] | [Pasirinkti] | Nėra
1. prekei pagaminti ir (ar) tiekti, paslaugai teikti ar darbams atlikti sunaudojama mažiau gamtos išteklių ir (ar) sudėtyje yra pakartotinai panaudotų ir (ar) perdirbtų medžiagų; | EU Ecolabel | LST EN ISO 14001 | 1. Rašymui, spausdinimui, kopijavimui naudojamas popierius, kiti raštinės reikmenys iš popieriaus ir kartono:
2. prekei pagaminti, tiekti ir (ar) naudoti, paslaugai teikti ar darbams atlikti sunaudojama mažiau elektros energijos ir (ar) naudojami atsinaujinantys, ekologiški energijos ištekliai; | Nordic Swan | Europos Sąjungos aplinkosaugos vadybos ir audito sistemą (EMAS) | 1.1. rašymui, spausdinimui, kopijavimui naudojamas perdirbtas popierius;
3. prekei pagaminti, paslaugai teikti ar darbams atlikti naudojama mažiau ar visai nenaudojama pavojingųjų cheminių medžiagų, neteršiama aplinka ir nekeliamas pavojus sveikatai; | Aenor | ar kitas aplinkos apsaugos vadybos standartas, pagrįstas atitinkamais Europos arba tarptautiniais standartais (kuriuos yra patvirtinusios sertifikavimo įstaigos, atitinkančios Europos Sąjungos teisės aktus arba tarptautinius sertifikavimo standartus), ar kitais tiekėjo pateiktais lygiaverčiais įrodymais | 1.2. rašymui, spausdinimui, kopijavimui naudojamas popierius (pagamintas pirminės medienos plaušų pagrindu);
4. prekė yra tvirta, ilgaamžė, funkcionali, ji ar jos sudedamosios dalys tinkamos naudoti daug kartų ir (ar) lengvai pataisomos ir (ar) pakeičiamos; | Blue Angel |  | 1.3. raštinės reikmenys iš popieriaus ir kartono.
5. prekė, virtusi atliekomis, yra tinkama paruošti pakartotiniam naudojimui ar perdirbimui. | El Distintiu |  | 2. Kitos raštinės prekės.
[Pasirinkti] | Milieukeur |  | 3. Plonasis popierius.
Netaikoma | Österreichisches Umweltzeichen |  | 4. Gaminiai iš perdirbto plastiko.
Metalo daugiau nei 51% | NF Environnement |  | 5. Leidybos, spausdinimo ir su spausdinimu susijusios paslaugos.
Metalo mažiau nei 51% | Environmentally Friendly Products |  | 6. Renginių organizavimo paslaugos.
| The Hungarian Eco–label |  | 7. Biuro įranga.
| Polish Eco Mark – Znak EKO |  | 8. Spausdintuvų, kopijavimo aparatų, daugiafunkcinių įrenginių kasetės, kopijavimo milteliai ir rašalai.
| arba kitas ekologinis ženklas |  | 9. Informacinių technologijų priemonės: kompiuteriai, monitoriai.
| Netaikoma |  | 10. Mobilieji telefonai ir mobiliųjų telefonų įkrovikliai:
10.1. mobilieji telefonai;
10.2. mobiliųjų telefonų įkrovikliai (išoriniai maitinimo šaltiniai).
11. Televizoriai.
12. Buitinė technika ir įranga:
12.1. buitinės indaplovės;
12.2. buitinės būgninės džiovyklės;
12.3. buitinės skalbyklės;
12.4. buitinės elektrinės orkaitės;
12.5. elektriniai oro kondicionieriai;
12.6. buitiniai šaldymo aparatai (šaldytuvai);
12.7. buitiniai ventiliatoriai.
13. Baldai.
14. Maistas ir viešojo maitinimo paslaugos:
14.1. maistas;
14.2. viešojo maitinimo paslaugos.
15. Valymo priemonės ir paslaugos:
15.1. universalūs valikliai;
15.2. sanitarinės įrangos valikliai;
15.3. langų valymo priemonės;
15.4. rankomis plaunamų indų plovikliai;
15.5. skalbinių plovikliai, dėmių valikliai;
15.6. indaplovėse naudojami plovikliai ir skalavimo priemonės;
15.7. valymo paslaugos.
16. Tekstilės gaminiai.
17. M ir N kategorijų kelių transporto priemonės ir su jų priežiūra susijusios paslaugos:
17.1. M1 ir N1 klasių transporto priemonių įsigijimas, nuoma arba finansinė nuoma (lizingas);
17.2. M2, M3, N2 ir N3 klasių transporto priemonių įsigijimas, nuoma arba finansinė nuoma (lizingas);
17.3. su transporto priemonių priežiūra susijusios paslaugos.
18. Sodo priežiūros prekės ir paslaugos:
18.1. dekoratyviniai augalai;
18.2. dirvožemio savybes gerinančios medžiagos;
18.3. drėkinimo sistemos;
18.4. sodo technika;
18.5. sodo technikos tepalinės alyvos (išskyrus keturtakčių variklių tepalus);
18.6. sodininkystės paslaugos.
19. Pastatų projektavimo paslaugos, statybos darbai, statybinės medžiagos:
19.1. pastatų projektavimo paslaugos ir jų statybos darbai;
19.2. statybinės medžiagos.
20. Termoizoliacinės medžiagos.
21. Sienų plokštės:
21.1. gipso plokštės;
21.2. medienos plokštės.
22. Kietosios grindų dangos.
23. Langai, stoglangiai ir išorinės įstiklintos durys.
24. Patalpų apšvietimas:
24.1. elektros lempos;
24.2. patalpų apšvietimo projektavimo paslaugos;
24.3. patalpų apšvietimo montavimo darbai.
25. Santechnikos įtaisai, įranga ir jų montavimo darbai:
25.1. santechnikos įtaisai;
25.2. klozetų įranga;
25.3. pisuarų įranga;
25.4. santechnikos įtaisų, įrangos montavimo darbai.
26. Vandeniniai šildytuvai.
27. Bendros šilumos ir elektros energijos gamybos įrenginiai.
28. Kelių tiesimas ir kelio ženklai:
28.1. kelių tiesimo darbai;
28.2. kelio ženklai.
29. Gatvių apšvietimas ir kelių eismo signalai – šviesoforai:
29.1. gatvių apšvietimo įranga;
29.2. gatvių apšvietimo projektavimo paslaugos;
29.3. gatvių apšvietimo montavimo darbai;
29.4. kelių eismo signalai – šviesoforai.
30. Medicininė elektros ir elektroninė įranga.
32. Elektra.