{"text_format":"1","workbook":"xlsx","n_sheets":1,"sheets":["Sheet1"],"not_rendered":{"charts":0,"images":0,"macros":1,"external_links":0,"defined_names":0,"comments":0,"pivot_tables":0},"unopened":[],"bounds":{"document_bytes":16777216,"sheet_cells":100000,"rows_first":2000,"rows_last":500,"rows_between":2000,"halvings":0,"cell_chars":16384,"cell_head_chars":4096},"cells_cut":0,"cells_raw":0,"read":"whole","date_system":"1900"}

{"sheet":"Sheet1","index":0,"n_rows":211,"n_cols":4,"rows_kept":211,"cut":false,"hidden":false,"merged":[]}
[]
["Pirkimas: Chirurginiai siūlai ir tinkleliai"]
["TECHNINĖ SPECIFIKACIJA"]
[]
["Nr.","Pavadinimas","Kiekis"]
[]
["1.","Besirezorbuojantis, mazgo nereikalaujantis, simetriškai dantytas polidioksanono chirurginis siūlas "]
["1.1.","Besirezorbuojantis, mazgo nereikalaujantis, simetriškai dantytas polidioksanono chirurginis siūlas ",360,"vnt."]
["1.1.1.","Besirezorbuojantis, mazgo nereikalaujantis, simetriškai dantytas chirurginis siūlas pagamintas iš polidioksanono. Siūlo gale yra padelis, neleidžiantis siūlui praslysti pro audinius. "]
["1.1.2.","Pilna rezorbcija 182-238 paros."]
["1.1.3.","Viename siūlo gale adata, kitame padelis"]
["1.1.4.","Siūlas padengtas antibakterine medžiaga triklozanu."]
["1.1.5.","Siūlo storis 2/0"]
["1.1.6.","Siūlo ilgis 45 cm (± 1cm)"]
["1.1.7.","Adatos tipas-apvali 1/2"]
["1.1.8.","Adatos ilgis 36mm (±1 mm)"]
["1.1.9.","Siūlas spalvotas"]
["1.2.","Besirezorbuojantis, mazgo nereikalaujantis, simetriškai dantytas polidioksanono chirurginis siūlas ",120,"vnt"]
["1.2.1.","Besirezorbuojantis, mazgo nereikalaujantis, simetriškai dantytas chirurginis siūlas pagamintas iš polidioksanono. Siūlo gale yra padelis, neleidžiantis siūlui praslysti pro audinius. Siūlas padengtas antibakterine medžiaga triklozanu."]
["1.2.2.","Pilna rezorbcija 182-238 paros."]
["1.2.3.","Viename siūlo gale adata, kitame padelis"]
["1.2.4.","Siūlas padengtas antibakterine medžiaga triklozanu."]
["1.2.5.","Siūlo storis 1"]
["1.2.6.","Siūlo ilgis - 60 - 65 cm"]
["1.2.7.","Adatos tipas - Apvali 1/2"]
["1.2.8.","Adatos ilgis - 36-37 mm"]
[]
["2.","Besirezorbuojantis, mazgo nereikalaujantis, ekscentriškai dantytas polidioksanono chirurginis siūlas "]
["2.1.","Besirezorbuojantis, mazgo nereikalaujantis, ekscentriškai dantytas polidioksanono chirurginis siūlas ",240,"vnt"]
["2.1.1.","Besirezorbuojantis, mazgo nereikalaujantis, ekscentriškai dantytas chirurginis siūlas pagamintas iš polidioksanono"]
["2.1.2.","Pilna rezorbcija ne mažiau 180 parų"]
["2.1.3.","Siūlo storis  2 arba siūlo stiprumas pagal USP 1"]
["2.1.4.","Siūlo ilgis - 36x36 cm (± 1cm)"]
["2.1.5.","Siūlo spalva- dažytas"]
["2.1.6.","Adatos tipas - Apvali 1/2"]
["2.1.7.","Adatos ilgis - 36-37 mm"]
["2.1.8.","Adatų skaičius - 2 adatos"]
["2.2.","Besirezorbuojantis, mazgo nereikalaujantis, ekscentriškai dantytas polidioksanono chirurginis siūlas ",240,"vnt"]
["2.2.1.","Besirezorbuojantis, mazgo nereikalaujantis, ekscentriškai dantytas chirurginis siūlas pagamintas iš polidioksanono"]
["2.2.2.","Pilna rezorbcija ne mažiau 180 parų"]
["2.2.3.","Siūlo storis  1 arba siūlo stiprumas pagal USP 0"]
["2.2.4.","Siūlo ilgis - 24x24 cm (± 1cm)"]
["2.2.5.","Siūlo spalva- dažytas"]
["2.2.6.","Adatos tipas - Apvali 1/2"]
["2.2.7.","Adatos ilgis - 36-37 mm"]
["2.2.8.","Adatų skaičius - 2 adatos"]
["2.3.","Besirezorbuojantis, mazgo nereikalaujantis, ekscentriškai dantytas polidioksanono chirurginis siūlas ",240,"vnt"]
["2.3.1.","Besirezorbuojantis, mazgo nereikalaujantis, ekscentriškai dantytas chirurginis siūlas pagamintas iš polidioksanono"]
["2.3.2.","Pilna rezorbcija ne mažiau 180 parų"]
["2.3.3.","Siūlo storis 0 arba siūlo stiprumas pagal USP 2/0"]
["2.3.4.","Siūlo ilgis - 36x36 cm (± 1cm)"]
["2.3.5.","Siūlo spalva- dažytas"]
["2.3.6.","Adatos tipas - Apvali 1/2"]
["2.3.7.","Adatos ilgis - 36-37 mm"]
["2.3.8.","Adatų skaičius - 2 adatos"]
["2.4.","Besirezorbuojantis, mazgo nereikalaujantis, ekscentriškai dantytas polidioksanono chirurginis siūlas ",240,"vnt"]
["2.4.1.","Besirezorbuojantis, mazgo nereikalaujantis, ekscentriškai dantytas chirurginis siūlas pagamintas iš polidioksanono"]
["2.4.2.","Pilna rezorbcija ne mažiau 180 parų"]
["2.4.3.","Siūlo storis 2/0 arba siūlo stiprumas pagal USP 3/0"]
["2.4.4.","Siūlo ilgis - 30 cm (±1cm)"]
["2.4.5.","Siūlo spalva- dažytas"]
["2.4.6.","Adatos tipas - atvirkščiai pjaunanti 3/8"]
["2.4.7.","Adatos ilgis - 19 mm (±1mm)"]
["2.4.8.","Adatų skaičius - 1 adata"]
["2.4.9.","Adata plastinė"]
["2.5.","Besirezorbuojantis, mazgo nereikalaujantis, ekscentriškai dantytas polidioksanono chirurginis siūlas ",240,"vnt"]
["2.5.1.","Besirezorbuojantis, mazgo nereikalaujantis, ekscentriškai dantytas chirurginis siūlas pagamintas iš polidioksanono"]
["2.5.2.","Pilna rezorbcija ne mažiau 180 parų"]
["2.5.3.","Siūlo storis 2/0 arba siūlo stiprumas pagal USP 3/0"]
["2.5.4.","Siūlo ilgis - 24x24 cm (±1cm)"]
["2.5.5.","Siūlo spalva - dažytas"]
["2.5.6.","Adatos tipas - atvirkščiai pjaunanti 3/8"]
["2.5.7.","Adatos ilgis - 26 mm (±1mm)"]
["2.5.8.","Adatų skaičius - 2 adatos"]
[]
["3.","Besirezorbuojantis, mazgo nereikalaujantis, ekscentriškai dantytas polidioksanono chirurginis siūlas "]
["3.1.","Besirezorbuojantis, mazgo nereikalaujantis, ekscentriškai dantytas polidioksanono chirurginis siūlas ",240,"vnt"]
["3.1.1.","Besirezorbuojantis, mazgo nereikalaujantis, ekscentriškai dantytas chirurginis siūlas pagamintas iš polidioksanono"]
["3.1.2.","Pilna rezorbcija ne mažiau 180 parų"]
["3.1.3.","Siūlo storis 0 arba siūlo stiprumas pagal USP 2/0"]
["3.1.4.","Siūlo ilgis - 45x45 cm (± 1cm)"]
["3.1.5.","Siūlo spalva- dažytas"]
["3.1.6.","Adatos tipas - atvirkščiai pjaunanti 1/2"]
["3.1.7.","Adatos ilgis - 36-37 mm"]
["3.1.8.","Adatų skaičius - 2 adatos"]
["3.1.9.","Adatos plastinės"]
[]
["4.","Besirezorbuojantis sintetinis polidioksanono siūlas"]
["4.1.","Besirezorbuojantis sintetinis polidioksanono siūlas",180,"vnt."]
["4.1.1.","Besirezorbuojantis sintetinis, monofilamentinis ilgos rezorbcijos polidioksanono siūlas"]
["4.1.2.","Siūlo storis 5/0"]
["4.1.3.","Siūlo ilgis 45 cm (± 1cm)"]
["4.1.4.","Adatos tipas - atvirkščiai pjaunanti 3/8"]
["4.1.5.","Adatos ilgis 12-13 mm"]
["4.2.","Besirezorbuojantis sintetinis polidioksanono siūlas",240,"vnt."]
["4.2.1.","Besirezorbuojantis sintetinis, monofilamentinis ilgos rezorbcijos polidioksanono siūlas"]
["4.2.2.","Siūlo storis 0"]
["4.2.3.","Siūlo ilgis 70-90 cm"]
["4.2.4.","Siūlų skaičius pakelyje 1 vnt."]
["4.2.5.","Adatos tipas - apvali 1/2"]
["4.2.6.","Adatų skaičius ne daugiau 1 vnt."]
["4.2.7.","Adatos ilgis 26 mm (± 1mm)"]
[]
["5.","Nesirezorbuojantis polipropileno siūlas"]
["5.1.","Nesirezorbuojantis polipropileno siūlas",72,"vnt."]
["5.1.1.","Nesirezorbuojantis, monofilamentinis, sintetinis, spalvotas siūlas"]
["5.1.2.","Polipropileno medžiagos siūlas."]
["5.1.3.","Siūlo storis 7/0"]
["5.1.4.","Siūlo ilgis 70 - 75 cm "]
["5.1.5.","Siūlų skaičius pakelyje 1 vnt."]
["5.1.6.","Adatos tipas - apvali 3/8, laipsniškai siaurėjanti"]
["5.1.7.","Adatų skaičius ne mažiau 2 vnt."]
["5.1.8.","Adatos ilgis 10 mm  (±1 mm)"]
["5.1.9.","Adata pagaminta iš volframo ir renio lydinio, dengta daugiasluoksne silikono danga"]
["5.2.","Nesirezorbuojantis polipropileno siūlas",72,"vnt."]
["5.2.1.","Nesirezorbuojantis, monofilamentinis, sintetinis, spalvotas siūlas"]
["5.2.2.","Polipropileno medžiagos siūlas."]
["5.2.3.","Siūlo storis 6/0"]
["5.2.4.","Siūlo ilgis 70 - 75 cm "]
["5.2.5.","Siūlų skaičius pakelyje 1 vnt."]
["5.2.6.","Adatos tipas - apvali 3/8, laipsniškai siaurėjanti"]
["5.2.7.","Adatų skaičius ne mažiau 2 vnt."]
["5.2.8.","Adatos ilgis 13 mm  (±1 mm)"]
[]
["6.","Besirezorbuojantis, sintetinis, monofilomentinis poliglekaprono siūlas"]
["6.1.","Besirezorbuojantis, sintetinis, monofilomentinis poliglekaprono siūlas",240,"vnt"]
["6.1.1.","Siūlo absorbcijos laikotarpis 90-120 dienų"]
["6.1.2.","Siūlas padengtas antibakterine medžiaga."]
["6.1.3.","Siūlo storis 5/0"]
["6.1.4.","Siūlo ilgis 45 - 50 cm "]
["6.1.5.","Siūlų skaičius pakelyje 1 vnt."]
["6.1.6.","Siūlas bespalvis"]
["6.1.7.","Adatos tipas - atvirkščiai pjaunanti 3/8"]
["6.1.8.","Adatų skaičius 1 vnt."]
["6.1.9.","Adatos ilgis 16 mm  (±1 mm)"]
["6.2.","Besirezorbuojantis, sintetinis, monofilomentinis poliglekaprono siūlas",300,"vnt"]
["6.2.1.","Siūlo absorbcijos laikotarpis 90-120 dienų"]
["6.2.2.","Siūlas padengtas antibakterine medžiaga."]
["6.2.3.","Siūlo storis 4/0"]
["6.2.4.","Siūlo ilgis 45-50 cm "]
["6.2.5.","Siūlų skaičius pakelyje 1 vnt."]
["6.2.6.","Siūlas spalvotas"]
["6.2.7.","Adatos tipas - plastinė atvirkščiai pjaunanti 3/8"]
["6.2.8.","Adatų skaičius 1 vnt."]
["6.2.9.","Adatos ilgis 19 mm  (±1 mm)"]
["6.3.","Besirezorbuojantis, sintetinis, monofilomentinis poliglekaprono siūlas",480,"vnt"]
["6.3.1.","Siūlo absorbcijos laikotarpis 90-120 dienų"]
["6.3.2.","Siūlas padengtas antibakterine medžiaga."]
["6.3.3.","Siūlo storis 4/0"]
["6.3.4.","Siūlo ilgis 45-50 cm "]
["6.3.5.","Siūlų skaičius pakelyje 1 vnt."]
["6.3.6.","Siūlas bespalvis"]
["6.3.7.","Adatos tipas - plastinė atvirkščiai pjaunanti 3/8"]
["6.3.8.","Adatų skaičius 1 vnt."]
["6.3.9.","Adatos ilgis 19 mm  (±1 mm)"]
["6.4.","Besirezorbuojantis, sintetinis, monofilomentinis poliglekaprono siūlas",480,"vnt"]
["6.4.1.","Siūlo absorbcijos laikotarpis 90-120 dienų"]
["6.4.2.","Siūlas padengtas antibakterine medžiaga."]
["6.4.3.","Siūlo storis 3/0"]
["6.4.4.","Siūlo ilgis 70 - 75 cm "]
["6.4.5.","Siūlų skaičius pakelyje 1 vnt."]
["6.4.6.","Siūlas bespalvis"]
["6.4.7.","Adatos tipas - plastinė atvirkščiai pjaunanti 3/8"]
["6.4.8.","Adatų skaičius 1 vnt."]
["6.4.9.","Adatos ilgis 24 mm  (±1 mm)"]
["6.5.","Besirezorbuojantis, sintetinis, monofilomentinis poliglekaprono siūlas",480,"vnt"]
["6.5.1.","Siūlo absorbcijos laikotarpis 90-120 dienų"]
["6.5.2.","Siūlas padengtas antibakterine medžiaga."]
["6.5.3.","Siūlo storis 2/0"]
["6.5.4.","Siūlo ilgis 70 - 75 cm "]
["6.5.5.","Siūlų skaičius pakelyje 1 vnt."]
["6.5.6.","Siūlas bespalvis"]
["6.5.7.","Adatos tipas - plastinė atvirkščiai pjaunanti 3/8"]
["6.5.8.","Adatų skaičius 1 vnt."]
["6.5.9.","Adatos ilgis 24 mm  (±1 mm)"]
[]
["7.","Tinklelis bambinėms išvaržoms"]
["7.1.","Tinklelis bambinėms išvaržoms",400,"vnt"]
["7.1.1.","Dydžiai: diametras 4,3 cm (± 0,5cm), 6,4 cm (± 0,5cm) ir 8,0 cm (± 0,5 cm)"]
["7.1.2.","Sterilus"]
["7.1.3.","Tinklelis bambinėms išvaržoms"]
["7.1.4.","Pagamintas iš monofilamentinio polipropileno ir besirezorbuojančio hidrogelio  "]
["7.1.5.","Turi tvirtinimo juosteles"]
["7.1.6.","Gali būti dedamas ant vidaus organų "]
["7.1.7.","Apvalus"]
["7.1.8.","Tinklelių išmatavimai bus užsakomi pagal poreikį"]
[]
["8.","Polimerinės kabutės"]
["8.1.","Polimerinės kabutės",100,"kasetė"]
["8.1.1.","Polimerinės kabutės užrakinamos. Vieno klipo kojelė užsirakina už kabliuko, esančio kitos kojelės gale"]
["8.1.2.","Vidinis paviršius su danteliais išdėstytais priešpriešais"]
["8.1.3.","Tinkamos 7-16 mm (± 2mm) dydžio audiniams užspausti"]
["8.1.4.","Dydis XL"]
["8.1.5.","Pralaidžios rentgeno spinduliams"]
["8.1.6.","Sterilios"]
["8.1.7.","Supakuotos kasetėje po 4 vnt"]
["8.1.8.","Kasetė spalviškai koduota pagal dydį"]
["8.2.","Polimerinės kabutės",100,"kasetė"]
["8.2.1.","Polimerinės kabutės užrakinamos. Vieno klipo kojelė užsirakina už kabliuko, esančio kitos kojelės gale"]
["8.2.2.","Vidinis paviršius su danteliais išdėstytais priešpriešais"]
["8.2.3.","Tinkamos 7-16 mm (± 2mm) dydžio audiniams užspausti"]
["8.2.4.","Dydis XL"]
["8.2.5.","Pralaidžios rentgeno spinduliams"]
["8.2.6.","Sterilios"]
["8.2.7.","Supakuotos kasetėje po 2 vnt"]
["8.2.8.","Kasetė spalviškai koduota pagal dydį"]
["8.3.","Klipatorius panaudai",3,"vnt"]
["8.3.1.","Pateikti panaudai to paties dydžio laparoskopinių klipatorių tinkančių polimerinėms kabutėms perkamoms šitoje pirkimo dalyje sutarties galiojimo laikotarpiu."]
["8.3.2.","Klipatorius turi būti tinkamas darbui su 10mm trokaru"]
["8.4.","Klipų nuėmimo instrumentas panaudai",1,"vnt"]
["8.4.1.","Pateikti panaudai klipų nuėmimo instrumentą tinkančių polimerinėms kabutėms perkamoms šitoje pirkimo dalyje sutarties galiojimo laikotarpiu."]