{"text_format":"1","workbook":"xlsx","n_sheets":1,"sheets":["Sheet1"],"not_rendered":{"charts":0,"images":0,"macros":1,"external_links":0,"defined_names":0,"comments":0,"pivot_tables":0},"unopened":[],"bounds":{"document_bytes":16777216,"sheet_cells":100000,"rows_first":2000,"rows_last":500,"rows_between":2000,"halvings":0,"cell_chars":16384,"cell_head_chars":4096},"cells_cut":0,"cells_raw":0,"read":"whole","date_system":"1900"}

{"sheet":"Sheet1","index":0,"n_rows":34,"n_cols":4,"rows_kept":34,"cut":false,"hidden":false,"merged":[]}
[]
["Pirkimas: Medikų avalynė"]
["TECHNINĖ SPECIFIKACIJA"]
[]
["Nr.","Pavadinimas","Kiekis"]
[]
["1.","Avalynė medikams"]
["1.1.","Avalynė moteriška",1800,"vnt."]
["1.1.1.","Batviršis. Batviršis iš natūralios  odos be tekstilės intarpų, oda 1,80 mm+/-0,2mm storio. Batviršio odos atsparumas plyšimui ne mažiau 170 N,  batviršio laidumas vandens garams ≥ 2,5 mg/(cm2*h), vandens garų koeficientas ≥ 30 mg/cm2"]
["1.1.2.","Spalva – balta.Gali būti pastelinės spalvos intarpai."]
["1.1.3."," Uždaras priekis, su reguliuojamu užkulnio dirželiu ir reguliuojamu kelties dirželiu"]
["1.1.4.","Atitinka avalynės saugumo standartą PN  EN ISO 20347: 2005"]
["1.1.5.","Pamušalas – garų pralaidumas ne mažiau 10 mg/(cm2*h), vandens garų koeficiantas ne mažiau 90 mg/cm2."]
["1.1.6.","Pakulnė 3,0 cm +/- 0,5 cm aukščio, Vidpadis išiimamas"]
["1.1.7.","Klumpės turi būti neslidžios ir antistatinės. Atsparumas rūgštims ir šarmams. Pado atsparumas (SRC) slydimui ant keramikos paviršiaus  ne mažiau - NaLS kulnu ≥ 0,29"]
["1.1.8.","Avalynės pusporė (t.y. 1 batas) 42 dydžio - ne daugiau  420 g."]
["1.1.9.","Dydžiai 36- 42. Konkretūs dydžiai bus derinami sutarties vykdymo metu. "]
["1.2.","Avalynė vyriška",300,"vnt."]
["1.2.1.","Batviršis. Batviršis iš natūralios  odos be tekstilės intarpų, oda 1,80 mm+/-0,2mm storio. Batviršio odos atsparumas plyšimui ne mažiau 170 N,  batviršio laidumas vandens garams ≥ 2,5 mg/(cm2*h), vandens garų koeficientas ≥ 30 mg/cm2"]
["1.2.2."," Spalva – balta.Gali būti pastelinės  spalvos intarpai"]
["1.2.3."," Uždaras priekis ,su reguliuojamu užkulnio dirželiu ir reguliuojamu kelties dirželiu"]
["1.2.4.","Atitinka avalynės saugumo standartą PN  EN ISO 20347: 2005"]
["1.2.5.","Pamušalas – garų pralaidumas ne mažiau 10 mg/(cm2*h), vandens garų koeficiantas ne mažiau 90 mg/cm2."]
["1.2.6.","Pakulnė 3 cm ( +/- 0,5 cm) aukščio, vidpadis išiimamas"]
["1.2.7.","Klumpės turi būti neslidžios ir antistatinės. Atsparumas rūgštims ir šarmams. Pado atsparumas (SRC) slydimui ant keramikos paviršiaus  ne mažiau - NaLS kulnu ≥ 0,29"]
["1.2.8.","Avalynės pusporė (t.y. 1 batas) 42 dydžio - ne daugiau 420 g."]
["1.2.9.","Dydžiai 38- 48. Konkretūs dydžiai bus derinami sutarties vykdymo metu. "]
[]
["2.","Guminiai batai (Crocs tipo)"]
["2.1.","Guminiai batai (Crocs tipo)",600,"vnt."]
["2.1.1.","(Įsispiriami batai pagaminti iš ypatingai lengvos EVA medžiagos ar lygevertės.) Avalynės pusporė (t.y. 1 batas) 42 dydžio -svoris nuo 270-300g(imtinai)"]
["2.1.2.","Uždaras priekis, su perforacija, su užkulnio dirželiu."]
["2.1.3.","Dydžiai: 37-46. Konkretūs dydžiai bus derinami sutarties vykdymo metu. "]
["2.1.4.","Spalvos: pilka ir/arba žalia ir/arba mėlyna."]